## Sheet1
常见模具材料一览表
| 国际编 号AISI | 钢 厂 名 称 | 材 料 编 号 | 出厂硬度(HB) | 材料特性 | 用 途 | 代理或分销商
冷 作 钢 | 01 | ASSAB | DF2 | 190 | 不变形油钢，耐磨及热处理容易 | 可广泛使用在五金冷冲压、手饰压花模 | FK、HSL、LKM、SC
|  | ASSAB | DF3 | 190 | 不变形油钢，DF2经济型 | 可广泛使用在五金冷冲压、手饰压花模 | SC
|  | BOHLER | K460 | 225Max | 不变形油钢 | 各类五金冲压模及木工切割工具 | CF、HSL、HSLL、KAM
|  | DAIDO | GOA | 217 | 淬透性和耐磨性均良好的合金工具钢 | 透用于冷压加工、冲裁模、成型模、冲头及剪切片模 | LKM HSLI、THHM
|  | HITACHL | SGT | 190 | 不变形耐磨油钢 | 透合于冷压加工、冲裁加 | CC、HIT、THHM
|  | SAARSTAHL | SG2510 | 230 | 淬透性和耐磨性良好 | 适用于冷压加工、冲裁模、成型模、冲头及剪切片模 | LKM
|  | THYSSEN | GS510 | 230Max | 不变形油钢 | 各类冲压模及木工切割工具 | THYS、THHM
| A2 | ASSAB | XW10 | 215 | 空冷淬透铬钢、韧性极佳、高 | 形状复杂工件及长期生产冲压模 | WT、ML
|  | THYSSEN | GS363 | 215Max | 最通用空冷铬钢、高韧性、高耐性、热处理变形低 | 高韧性冲压模及耐磨塑胶模具 | THYS
| D2 | ASSAB | XW41 | 210 | 韧性高铬钢、耐磨性佳、高抗压强度、热处理变形少 | 螺钉滚齿板、冷挤压成形模 | ML、THHM
|  | ASSAB | XW42 | 210 | 韧性高铬钢、耐磨性佳、高抗压强度、热处理变形少 | 螺钉滚齿板、冷挤压成形模 | LKM
|  | BOHLER | K110 | 250Max | 特高韧性铬钢 | 重负荷冲压模、冲不锈钢、铜、硅铜片、铝片等 | CF、HSLI、THH、THHM
|  | DAIDO | DC11 | 255 | 优秀的耐磨高铬工具钢 | 适用于冷挤压成形、拉伸模及啤不犭钢片等 | LKM、HSLI
|  | DAIDO | DC53 | 210 | 韧性铬钢 | 有更佳之硬度及韧性、宜线割加工、用于冲压 | ML
|  | HITACHL | SLD | 210 | 高耐磨冷作工具铬钢 | 适合冲压模、拉伸模等 | CC、HIT、SC
|  | HITACHL | SLD8 | 210 | 高耐磨、高淬透性及高韧性铬 | 适用于冷锻模、高负荷冲模、滚筒、刀具 | SC
|  | SAARSTAHL | GS2379 | 255 | 高韧性磨铬钢 | 冷挤压成形、拉伸模、啤不锈钢片、冲裁模 | LKM、SC
|  | THYSSEN | GS379 | 250Max | 韧性高钢钢 | 重型不锈钢、铜、硅铜片、铝片冲压模 | THYS、THHM
|  | THYSSEN | GS821 ESR | 250Max | 超级D2高铬钢、变形低、韧性强 | 3mm厚以上铜片冷冲压模及高耐磨可抛光塑胶模 | THYS
| D3 | BOHLER | K100 | 250Max | 耐磨铬钢 | 耐磨五金冲压模 | CF、HSL、HSLI、LC、THHM
|  | THYSSEN | GS080 | 250Max | 耐磨铬钢 | 重型五金冲压模 | THYS、THHM
| D6 | ASSAB | XW5 | 240 | 高碳高铬、极耐磨损、抗回火能力高 | 不锈钢、矽铜片冲压模、深冲模 | HSL、KM、ML、SC、W
|  | BOHLER | K107 | 250Max | 特极耐磨高铬钢 | 中等负荷冲压模、冲不锈钢、铜、硅铜片、铝片等 | THH
|  | THYSSEN | GS436 | 250Max | 耐磨铬钢 | 巨型不锈钢、铜、硅铜片、铝片冲压模 | THYS
| S7 | ASSAB | S7 | 200 | 重力模钢 | 厚片剪模、耐磨损、加塑料模 | ML
|  | ASSAB | 635H | 240-270 | 强度韧性高、淬透及焊接性好、可火焰硬化到HRC5660。达5mm深 | 汽车车身模、大尺寸薄板及厚板的冲压 | LKM
|  | BOHLER | K340 | 250Max | 高韧性磨铬钢 | 深冲模及花模、耐磨塑胶模 | HSLI
|  | THYSSEN | GS307 | 230Max | 高韧性冷作钢 | 厚锡片冲剪、耐磨塑胶模 | THYS
非 钛 金 属 | 铜合金 | AMPCO | 940 | 190-210 | 高道热率合金铜 | 具高道热率效能、可缩短啤塑期而增加生产力 | ML
| 铍 铜 | ASSAB | PT18 | 96 | 铍铜合金、道热性极好 | 各类塑胶的注射模及吹气模 | LKM
| 合 金 | ASSAB | MM30/MM40 | 26-32/36-42HRC | 高强度铍铜合金、优良道热性及散热效果好 | 适用于需快速冷却模芯及镶件 | LKM
| 铝 合 金 | ALCOA | 2024T351 | 120 | 拥有最大之延长及剪切度 | 联接、扣门、飞机零件、电脑零件、油压活塞、开关护圈环 | SCH
|  | ALCOA | 6061Y651 | 95 | 良好的被加工性能，焊接性能及抗腐蚀性能 | 机械配件、电子零件、鞋模、塑胶模、散热设备等 | AALAL、ML、ACH、TP
|  | ALCOA | 6013 | 120 | 针对采用2024及6061的塑胶模具，强度、硬度与加工性能变提高 | 吹气模、鞋模、塑胶模、机械配件等 | ALAL
|  | ALCOA | 7075T651 | 150 | 可受热处理之高度及硬度之合金铝 | 飞机架构件及高强度配件、特加要求重量轻而高强度之工件 | ACH
|  | ALCOA | QC7 | 167 | 硬度最高的铝合金，优良的道热及抗腐蚀性能 | 抗腐蚀、高光洁度、体重轻、生产效率高的塑胶模具 | ALAL、SCH
|  | ALCOA | ALCA PLUS ALCK Max | 65/81 | 优良的稳定性，加热至800度仍不变形 | 塑胶吸塑模板、尢期适合食品及医疗业物的句装工业 | ALAL
|  | ASSAB | PRODAX79 | 145 | 高强度铝合金 | 吹瓶、胶鞋模、塑胶焊接机构性 | ML
|  | THYSSEN | ALUMOLD1 | 185 | 超硬铝合金 | 热塑性塑料的注塑及吹塑模 | THYS
塑 胶 模 钢 | P4 P20 | ASSAB | 8416 | 100 | 复模用钢 | 塑胶及压铸模具用之模钢 | ML
|  | ASSAB | ASSAB618 | 280-320 | 预加硬、高硬度、纯洁均匀、大尺雨钢材中镍 | 抛光度高模具、适合PA、POM、PS、PE、PP、ABS塑胶 | ML、SC、THHM
|  | ASSAB | 718S | 290-330 | 预加硬纯洁幸免匀、抛光性特佳 | 抛光度高模具、适合PA、POM、PS、PE、PP、ABS塑胶 | HSL、LKM、ML、SC、THHM
|  | ASSAB | 718H | 330-370 | 预加硬纯洁幸免匀、抛光性特佳 | 抛光度高模具、适合PA、POM、PS、PE、PP、ABS塑胶 | HSL、LKM、ML、SC、THHM
|  | BOHLER | M201 | 预硬 | 预硬塑胶模钢 | 高要求的大小塑胶模具、尢其适合电蚀操作 | KAL、KAM、LC、THHM
|  | BOHLER | M202 | 预硬 | 预硬塑胶模钢 | 一般要求的大小塑胶模具、可电蚀操作 | CF、KAL、KAM、LC、MY
|  | BOHLER | M238 | 预硬 | 超级预硬塑胶模钢 | 高要求的大小塑胶模具、尢其适合电蚀操作 | CF、KAL、KAM、LC、MY
|  | DAIDO | PDS5 | 29-33HRC | 预加硬钢 | 长期生产塑胶模钢、具良好抛光性能 | ML
|  | DAIDO | PX88 | 290-330 | 以焊执着裂开後感性别低的合金成份设计 | 长期生产通用塑胶模钢具、良好抛光性能 | LKM
|  | EDEL | 318 | 29-34HRC | 预加硬塑胶塑胶模钢 | 大型塑胶模钢 | ML
|  | EDEL | 2311 | 30-35HRC | 预加硬塑胶塑胶模钢 | 适合制造如电视机壳、电栉、洗耳恭听衣机、水桶等 | ML
|  | HITACHL | HPM7 | 310-340 | 预加硬高纯度塑胶模钢、切削性、焊接性特佳 | 高要求的模具如大型日用品、家用电器及汽车部件 | CC
|  | MITSUBLSHI | MUP | 270-320 | 硬度良好、耐磨性高、加工性能良好、适合电蚀加工 | 适合电蚀加工，长期生产塑胶模具 | LKM
|  | SAARSTAHL | GS738 | 300-350 | 优质预硬、硬度均匀易切削加工 | 高韧性及高磨光度模具 | LKM、SC
|  | SAARSTAHL | GS2311 | 280-325 | 预硬塑胶模具 | 长期生产高质塑胶模具 | LKM、SC
|  | SAARSTAHL | GS2312 | 280-325 | 极易切削、适宜大批量快带加工 | 适用于一般塑胶模具及下模件 | LKM、SC
|  | SAARSTAHL | GS638 | 270-300 | 加工性能良好 | 适用于高要求大型模架及下模件 | LKM
|  | SAARSTAHL | GS688 | 250-320 | 预硬塑胶模具钢738经济型 | 适用于高要求大型模架及下模件 | SC
|  | SOREL | CSM2 | 31-34HRC | 预加硬钢 | 长期生产大型塑胶模具钢、可电蚀及具良好抛光性 | ML
|  | SOREL | P20M | 29-35HRC | 预加硬钢 | 长期生产大型塑胶模具钢、可电蚀及具良好抛光性 | ML、THHM
|  | THYSSEN | GS711 | 33-36HRC | 高强度P20预硬塑胶钢、硬度达成34至36HRC | 适合加工精细的表面结构 | THYS
|  | THYSSEN | GS738 | 30-33HRC | 超级P20预硬塑胶模钢 | 需求更高韧性和磨光度塑胶模具 | THYS
|  | THYSSEN | GS318 | 28-30HRC | 预硬优质塑胶模钢 | 需求较高质塑胶胶模具、适合电蚀操作 | THYS
|  | THYSSEN | GS312 | 29-33HRC | 预硬塑胶模钢、机械加工极易切削 | 普通用途塑胶模具 | THYS
| P21 | DAIDO | NAK55 ESR | 370-400 | 高硬度、易切削、加厚焊接性良好 | 高性通塑胶模具、橡胶及冲压模具 | LKM、ML
|  | DAIDO | NAK80 ESR | 370-400 | 高硬度、镜面效果特佳期、放电加工良好、焊接性能及佳 | 电蚀及镜面研磨高性能模具 | LKM、ML
|  | HITACHL | HPM7 | 330-380 | 预硬化钢、最适用于镜子面抛光加工、焊接性及放电加工特性佳 | 镜面抛光模具、精密 | CC、HIT
|  | THYSSEN | GS808VAR | 38-42HR | 高硬度、易切削、焊接性好、锡面佳、期限空重落新一代钢材 | 长寿镜面模具钢 | THYS
| 420 | ASSAB | 168 | 290-340 | 易加工不锈钢、极佳抗锈蚀性、高硬度 | 防酸性高模胚、与STAVAX配合成整组不锈钢、可保证冷却不受锈钢 | SC
|  | ASSAB | S136ESR | 215 | 高精度镜面抛光、抗锈蚀能力极佳、热处理变形少 | 适合PVC、PP、EP、PC、PMMA、塑胶、食品工业机械构件 | HSL、LKM、ML、SC、THHM
|  | ASSAB | S136HESR | 290-300 | 高精度镜面抛光、抗锈蚀能力极佳、热处理变形少 | 适合PVC、PP、EP、PC、PMMA、塑胶、食品工业机械构件 | HSL、LKM、ML、SC、THHM
|  | BOHLER | M300ESR | 预硬 | 预硬镜面模钢 | 高防腐蚀及需镜子面抛光之模具、特别适合PVC用 | CF、HSL、HSLI、LC、THHM
|  | BOHLER | M310ESR | 225Max | 镜面塑胶模钢 | 防腐蚀及需要抛光之模具、最为适合PVC用 | CF、HSL、HSLI、LC、THHM
|  | BOHLER | M310HESR | 预硬 | 预硬镜面塑胶模钢 | 至为适合镜面抛光之模具，尢其适合于盒带及镭射盒 | CF、THHM
|  | DAIDO | PAK90ESR | 300-330 | 极佳的耐蚀耐磨及高镜面及特性 | 精密塑料模，高镜面度模具 | LKM
|  | EDEL | 2316 | 235-250 | 抗腐蚀镜面模钢 | 镜面模及防酸性极强塑胶模 | ML
|  | HITACHL | HPM38 | 285-320 | 镜面抛光持性极佳及具有优良的耐腐蚀性、热处理变形少 | 适合镜面抛光模具及防腐蚀塑胶模具 | CC
|  | SAARSTAHL | GS2083 | 215-240 | 可加硬至约52HRC、防酸及抛光性能良好 | 适合镜面模及酸性塑胶料的模具 | LKM、SC
|  | SAARSTAHL | GS2083H | 280-310 | 预加硬、防酸及抛光性能良好 | 适合镜面模及酸性塑胶料的模具 | LKM、SC
|  | SAARSTAHL | GS2316 | 260-310 | 预加硬、抗腐蚀性效果特佳 | 适合高酸性塑料的模具 | LKM、SC
|  | THYSSEN | GS083 | 230Max | 抗腐蚀镜面塑胶模具钢 | 需求镜面抛光及防腐蚀塑胶模具 | THYS
|  | THYSSEN | S083ESR | 230Max | 高级抗腐蚀镜面塑胶模个钢 | 高需求防腐蚀性更强塑胶模具 | THYS
|  | THYSSEN | GS083H | 290-340 | 高强度蚀镜面塑胶模具钢 | 可以加工精细的表面结构 | THYS
|  | THYSSEN | GS083M | 290-340 | 高强度蚀镜子面塑料模具钢、加工性良好 | 可以加工精细的表面结构 | THYS
|  | ASSAB | 635 | 200 | 强度韧性高淬透佳焊接性好、可火焰硬华至HRC5660 | 各类塑胶模、添加增强齐塑料模、压实模 | LKM
|  | BOHLER | M340 ISO PLAST | 260Max | 超级耐磨蚀镜面钢 | 超级耐磨蚀、抛光性能、适合塑胶模具及食品工来 | RIECK
|  | HITACHL | HPM38 | 48-55HS | 镜子面抛光模具用高品质不锈钢 | 适用于热固、耐燃和透明树脂 | CC、HIT
|  | SINTO | PORCERAX11 | HMV450Max | 透气钢材，含有少于10微米一相连小孔网络 | 改善树脂流动，排气及溶合线 | LKM
|  | THYSSEN | GS316 | 265325 | 预硬抗腐蚀镜子面塑胶模钢 | 需求防腐性能力更强塑胶模具 | THYS
|  | THYSSEN | GS316ESR | 265325 | 高纯度预硬抗腐蚀镜子面模钢 | 高需求防腐蚀性更强塑胶模具 | THYS
热 作 钢 | H10 | THYSSEN | GS365 | 230Max | 特细晶体温合金热作钢 | 铜、合金冲压、重金属挤压模具 | THYS
| H10A | BOHLER | W321 | 230Max | 优质铜钨合金热作钢 | 铜、合金压铸、挤压、热压、尤其适合高要求表壳热冲模 | CF、HSL、HSLI
|  | THYSSEN | GS885 | 230Max | 特幼晶体铜铝合金压铸模钢 | 铜、合金压铸、挤压、热压、重金属挤压模具 | THYS
| H13 | ASSAB | 8402 | 185 | 热模钢、耐热性良好、粗细均匀 | 金属压铸、挤压模 | ML
|  | ASSAB | 8407ESR | 185 | 热模钢、高韧性及耐热性良好 | 金属压铸、挤压模、复模下模PA、POM、PS、PE、EP塑胶模 | HSL、LKM、ML、SC、THHM
|  | BOHLER | W302 | 225Max | 优质铝锌合金热作钢 | 铝、锌、合金挤冲压模具 | CF、HSL、HSLI、KAM、L
|  | DAIDO | H1 | 220 | 耐磨铬钢 | 铝、锌、合金挤压铸及压铸模、金属热锻及热压模等 | ML
|  | EDEL | 2344 | 210HB | 耐磨铬钢 | 锌、铝等金属之压铸及挤压模等 | ML
|  | HITACHL | DAC | 186 | 耐温度骤变及热应力疲劳 | 适合一般金属压铸、挤压模等 | CC、HIT
|  | SAARSTAHL | GS2344 | 180-220 | 耐热特性、用于压铸模具钢 | 适用于铝、锌、合金冷挤压及热压铸模 | LKM、SC
|  | SAARSTAHL | GS2344 S ESR | 180-220 | 高韧性热模钢抗冲击强度优于300J | 适用于铝、锌、合金冷挤压及热压铸模 | LKM、SC
|  | THYSSEN | GS344 | 230Max | 特幼晶体耐热压铸模钢 | 铝、锌、合金铜闪电战压模具、可淬硬塑胶模 | THYS
|  | THYSSEN | GS344 ESR | 230Max | 纯度比GS344更高、性能更平均 | 适用于锌、铝合金挤压、锻模等 | THYS
|  | THYSSEN | GS344 M | 230Max | 比H13有更高温耐磨性及抗热烈性 | 适用于铜及铝合金的压铸、挤压及嵌件等 | THYS
|  | THYSSEN | GS329 Super | 230Max | 新一代高耐磨、高热道性能重金属模钢 | 长寿重合金、高耐磨、热冲压模具 | THYS
|  | ASSAB | QR090 | 180 | 高温热作钢、红硬性强、道热能良好、耐热冲击及热疲劳 | 铜合金高温热压、挤压、热锻 | ML、SC
|  | BOHLER | W303ISOBLOC | 229Max | 高温耐磨铜、铝合金热作钢 | 适合高要求合金压铸挤压或热压模具 | RIECK
|  | BOHLER | W720ISOBLOC | 退火 | 超强性马氏体铜 | 高精密热作配件、喷咀、尤其以长期生产锌、铝压铸合金模 | RIECK
高 速 钢 | M2 | ASSAB | HSP41 | 260 | 韧性高速钢 | 韧性耐磨精密冷冲模 | ML
|  | ASSAB | KM2 | 260 | 耐磨钢、高速钢 | 薄片长期冲压模具 | ML、YC
|  | BOHLER | S600 | 240-300 | 韧性高速钢 | 一般韧性精密耐磨五金冷冲模或切割工具及刀具 | CF、THH
|  | THYSSEN | GS343 | 240-300 | 高韧性高速钢 | 韧性精密五金冲模及切割工具刀 | THYS
| M42 | BOHLER | S500 | 240-300 | 高韧性高速钢 | 高韧性精密耐磨五金冲压模、冷挤模 | RIECK
粉 末 钢 | M3:2 | ASSAB | ASP23 | 260 | 粉末治金炼制、晶体特幼、耐磨损、韧性高、品质均匀、无偏析等 | 精密工作高速生产冲压模、冷挤模 | ML、SC、WT
|  | ASSAB | ASP30 | 300 | 粉末治金炼制、晶体特幼、耐磨损、韧性高、品质均匀、无偏析等 | 多刃口切削刀子具、薄片冲压模 | ML、SC
|  | ASSAB | ASP60 | 340 | 粉末治金炼制、晶体特幼、耐磨损、韧性高、品质均匀、无偏析等 | 高速切消刀具、冷挤模 | ML、SC
|  | ASSAB | V4 | 235 | 粉末治金炼制、晶体特幼、耐磨损、韧性高、品质均匀、无偏析等 | 冲压高粘度材料、精密冲压模具 | WT
|  | ASSAB | V10 | 280-310 | 粉末治金炼制、晶体特幼、耐磨损、韧性高、品质均匀、无偏析等 | 精密冲切、矽铜片或电路板冲切、冷挤模 | LKM
|  | ASSAB | ELMAX | 240 | 粉末治金炼制、纯洁度极高、耐磨损、韧性高 | 工作表面及尺寸要求高之电电子零件模 | SC
|  | BOHLER | S390PM | 300Max | 超级耐磨高韧性粉末高速钢 | 重负荷冲压模，冲镍钛合金片等 | RIECK
|  | BOHLER | S590PM | 300Max | 特级耐高韧性粉末高速钢 | 重负荷冲压模、冲钛合金片等 | RIECK
|  | BOHLER | S690PM | 280Max | 耐磨高韧性粉末高速钢 | 重负荷冲压模、冲钛铝合金片等 | RIECK
|  | BOHLER | S790PM | 280Max | 超高韧性粉末高速钢 | 重负荷冲压模、冲钛铝合金片等 | RIECK
|  | THYSSEN | GS323 | 240-300 | 优质耐磨高钒偻末钢 | 耐热塑胶模件及耐用五金冲压模 | THYS
|  | THYSSEN | GSV5PM | 300Max | 5%钒及8%钴粉末成形高速钢 | 高速精密耐磨五金冷冲模及切割工具 | THYS
|  | THYSSEN | SGV9PM | 300Max | 9%钒高耐磨高速钢 | 高速精密耐磨五金冷冲模 | THYS
|  | THYSSEN | GSV10PM | 300Max | 10%钒高耐磨高速钢 | 高速精密耐磨五金冷冲模 | THYS
|  | THYSSEN | GSV15PM | 300Max | 15%钒主耐磨高速钢 | 高速精密耐磨五金冷冲模 | THYS
|  | THYSSEN | GS420VPM | 300Max | 耐磨蚀粉末成形高速钢、比440有更高耐磨性 | 高速精密耐磨五金冷冲模 | TYS
ALAL 美铝国际(亚洲)有限公司 TEL：2529 2333 |  |  |  | HSL-合成隆五金钢材有限公司 TEL：2329 7546 LC-利昌五金有限公司 TEL：2693 3222 SCH -兆祥五多机械有限公司 TEL：2361 5191 |  |  | TP-天保五金机械有限公司 TEL：2708 2722
ASSAB 腾百钢材有限公司 TEL：2487 1991 |  |  |  | HSLI-合成隆工业有限公司 TEL：2795 6926 LKM-龙记钢才有限公司 TEL：2344 5238 ST- 森达五金公司 TEL：2687 0353 |  |  | WS-环腾有限公司 TEL：2465 9618
CC 震坚实业有限公司 TEL：2661 7911 |  |  |  | KAL-建亚工亚有限公司 TEL：2614 8021 ML-明利钢材有限公司 TEL：2920 3180 TH- 达兴五金行驶 TEL：2392 9827 |  |  | WT-永泰五金行 TEL：2426 4076
CK 昌辉五金 TEL：2609 2668 |  |  |  | KAM-建亚模具钢材有限公司 TEL：2426 9836 MY-万用有限公司 TEL：2402 2633 THH-东兴行(金基)五金钢材 TEL：2489 2289 |  |  | YS- 友成行驶 TEL：2345 5668
FK 辉记五金行驶 TEL：2422 0881 |  |  |  | KM-九龙五金行 TEL：2392 8891 RIECK-东嘉文洋行 TEL：2489 1811 THHM-东兴行五金有限公司 TEL：2429 4226 |  |  | YC-顺昌行 TEL：2420 0321
FU 富得巴(得港)有限公司 TEL：2563 6141 |  |  |  | KMM-高谋锡材有限公司 TEL：2452 3991 SC-华南机械五金有限公司TEL：2391 8333 THYS-德腾钢材有限公司 TEL：2699 0339 |  |  | YH-溢兴五金 TEL：2386 3033
HIT 日立金属香港有限公司 TEL：2724 4183