## 塑料
中 文 名 称 | 简称 | 全 名 | 干燥温度 | 干燥时间 | 缩水率﹪ | 一般缩水 | 比重 | 常用缩水 | 密度(g/mm3)
丙烯晴-丁二烯-苯乙烯塑胶 | ABS | Acrylonicrile-buladiene styrene piastics | 80--85 | 2--3 | 0.3--0.8 | 1.005 | 1.05 | 1.004 | 1.03-1.07
丙烯腈-丁二烯-苯乙烯共聚物 | 耐热级ABS |  |  | 0.5h | 0.4~0.7
丙烯腈-氯化聚乙烯-苯乙烯 | ACS |  |  | 0.5h | 0.5~0.8
苯乙烯-丙烯腈 | AS(SAN) | Styrene-acrylonitrile | 80 | 1--2 | 0.4--0.7
苯乙烯-丁二烯 | SB | Styrene-butadiene | 80--90 | 0.5--1.5 | 0.2--1.0
苯乙烯-丙烯晴共聚物 | AS | (SAN)Acrylonitrile styrene plastics | 80 | 1--2 | 0.2--0.7 | 1.004
醋酸纤维素 | CA | Celluiose acetate | 70-75 | 1--1.5 | 0.3--0.8
醋酸－丁酸纤维素 | CAB | Cellulose acetate-butyrate | 75 | 1--2 | 0.4--0.5 | 1.004
醋酸－丙酮酸纤维素 | CAP |  | 80 | 1--2 | 1
丁酸钎维素 |  | Cellulose Butyrate |  |  |  | 1.004
氯化聚醚、聚氯醚 | CPE |  |  | 1~2h | 0.4~0.8
氯化聚醚 | CPT |  | 100-105 | 1 | 0.4-0.8 |  |  |  | 1.4
羧甲（基）纤维素 | CMC | Carboxymethyl cellulose
硝酸纤维素 | CN | Cellulose nitrate
丙酸纤维素 | CP | Cellulose propionate | 70 | 4--6 | 0.4--0.5 | 1.004
氯化聚氯乙烯 | CPVC | Chlorinated poly (vinyl chloride)
酪素，酪朊 | CS | Casein
甲酚－甲醛 | CF | Cresol-iormaldehyde
二甲基乙酰胺 | DMA
邻苯二甲酸二丙烯酯 | DAP |  |  |  | 0.1--0.5
乙基纤维素 | EC | Ethycellulose |  |  | 0.4--0.5
环氧树脂 | EP
乙丙烯共聚物 | EPC
发泡聚苯乙烯 | EPS |  |  |  | 0.4
乙烯－醋酸乙烯共聚物 | EVA
聚醋酸乙烯酯 | EVA | Poly (vinyl acefate) | 40-80 | 0--1 | 0.5--1.5
全氯乙烯－丙烯共聚物； 聚全氯乙丙烯 | FEP | Perfluoro (ethylene-propylene)copolymer |  |  | 3--4
| FRP | Fibrous glass reimforced plastic |  |  | 0.1--0.4
玻璃增强塑料 | FRP
玻璃增强热塑性塑料 | FPTP
玻璃纤维 | GF
玻璃增强塑料 | GFP
玻纤增强 聚碳酸酯 | GRPC |  |  | 6h | 0.4~0.6
玻钎增强聚丙烯 | GRPP |  |  | --------- | 0.6~1.0
玻纤增强聚砜 | GRPSU |  |  | 2~4h | 0.3~0.5
增强尼龙6 | GRPA6 |  |  | 2h | 0.3~0.7
增强尼龙11 | GRPA11 |  |  | 2h | 0.3~0.7
增强尼龙66 | GRPA66 |  |  | 2h | 0.2~0.8
增强尼龙610 | GRPA610 |  |  | 2h | 0.4~0.7
高密度聚乙烯 | HDPE |  |  | --------- | 1.5~3.5
硬聚氯乙烯 | HPVC |  |  | --------- | 0.5~0.7
耐 聚苯乙烯 | HIPS |  | 40-80 | 0--1 | 0.2--1
低密度聚乙烯 | LDPE |  | 70-80 | 1--2 | 1.5~3.6 |  |  |  | 0.94-0.96
尼龙6 | PA6 |  |  | 2h | 0.8~2.4
尼龙11 | PA11 |  |  | 2h | 1.2~2.0
尼龙66 | PA66 |  |  | 2h | 1.15~2.2
尼龙610 | PA610 |  |  | 2h | 1.2~1.8
尼龙1010 | PA1010 |  |  | 2h | 1.0~2.3
增强尼龙1010 | GRPA1010 |  |  | 2h | 0.3~0.5
透明尼龙 | MCPA |  |  | 2h | 0.5
密胺甲醛树脂 | MF
| MMA |  |  |  |  | 1.004
尼龙 | Nylon 610 |  | 100-110 | 12--16 | 1.2--2.0 | 1.005 |  |  | 1.09-1.13
尼龙 | Nylon 66 |  | 100-110 | 12--16 | 1.5-2.2 | 1.015 |  |  | 1.15
尼龙 | Nylon 6 |  | 100-110 | 12--16 | 0.8-2.5 | 1.016 |  |  | 1.14
尼龙（含玻璃钎维） | Nylon 6 |  |  |  |  | 1.006
聚酰胺（尼龙） | PA | Polyamide(Nylon) | 80-100 | 4--5 | 0.6--1.5 | 1.018
聚丙烯晴 | PAA | Poly (acrylic acid)
聚丙烯晴 | PAN | Polyacrylonitrile
聚芳基醚 | PAE
聚芳砜 | PAS |  | 200 | 6--8 | 0.8 |  |  |  | 1.36
聚钉烯-1 | PB
聚苯并咪唑 | PBI
聚对苯二甲酸丁二醇酯 | PBT |  | 105--140 | 3~6h | 1.7~2.3 | 1.004
聚丁二烯－苯乙烯 | PBS | Polybutadiene-styrene
聚丁二烯－丙烯晴 | PBAN | Polybutadiene-acrylonitrile
聚对苯二甲酸乙丁二醇酯 | PBT | Polybutadiene-acrylonitrile
聚碳酸脂 | PC | Polycarbonate | 110-120 | 8-12 | 0.5--0.8 | 1.008 | 1.05 | 1.006 | 1.18-1.2
聚碳酸脂（含玻璃钎维） | PC | Polycarbonate |  |  |  | 1.001
己烷-二甲基辛酰胺 | PCA
聚一氯三氟乙烯（铁夫龙） | PCTFE | Polymonochlorotrnfluoroethylene |  |  | 0.2--2.5 |  |  |  | 2.09-2.16
聚邻苯二甲酸乙二醇脂 | PDAP
聚乙烯 | PE | Polyetylene |  |  | 1.5--5.0 | 1.02
线型聚酯 | PET |  |  | 预干燥 | 1.8
线型聚酯（含玻璃钎维） | PET |  |  |  |  | 1.001
聚对苯二甲酸乙烯脂； 聚对苯二甲酸乙二醇脂 | PET PETP | Polyetylene terephthalate | 80-120 | 1--2
聚全氟乙丙烯 | PEP |  |  |  | 2--5 |  |  |  | 2.1-2.2
酚醛树脂 | PF
聚酰亚胺 | PI |  | 130 | 4 | 0.5~1.0 |  |  |  | 1.34-1.4
聚异丁烯 | PIB | PolyySqbutyiene
聚四氟乙烯 | PTFE | Ploytetrafluoroethylene
聚-a-氨丙烯酸甲酯 | PMCA | Poly(methy1 a-chloroacrylade)
有机玻璃 聚甲基丙烯酸甲酯 | PMMA (压加力) | Poly(methy1 METHACRYLATE) | 70--80 | 4 | 0.2--0.8 | 1.002 | 1.13 |  | 1.18
聚甲醛,共聚聚甲醛 聚氧化甲烯,聚缩醛(塑胶钢) | POM (赛钢) | Polyoxymethylene,polyacetal | 80-100 | 3--5 | 1.2--3.0 | 1.025 | 0.6 |  | 1.41-1.43
聚烯烃 | PO
聚丙烯 共聚聚丙烯 | PP | Polypropylene | 80--100 | 1--2 | 1.0~2.5 | 1.016 1.018 | 0.86 |  | 0.9--0.91
聚苯醚;聚氧化苯 | PPO | Polypropylene oxide | 130 | 4 | 0.7~1.0 | 1.007 |  |  | 1.07
聚苯乙烯 | PS | polystyrene | 60-75 | 2h | 0.6~0.8 | 1.004 | 1.05 |  | 1.04--1.06
聚砜树脂 | PSF | Poly sulfones | 120-140 | >4 | 0.5--0.7 | 1.007 |  |  | 1.24
改性聚砜 | 改性PSU |  |  | 2~4h | 0.4~0.8
聚砜 | PSU |  |  | 2~4h | 0.4~0.8
聚氨基甲酸酯 | PUR
聚乙烯醇 | PVA PVAL | Poly (vinyl alcohol) |  |  | 0.5--1.5
聚醋酸乙烯酯 | PVAC EVA | Poly (vinyl acerate) | 40-80 | 0--2 | 0.5--1.5
聚乙烯醇缩丁醛 | PVB | Poly (vinyl butyral) |  |  | 0.5--1.5
聚氯乙烯 | PVC | Poly(vinyl chloride | 70-90 | 4--6 | 0.6--1.5 | 1.02 |  |  | 1.38
聚氯乙烯（软质） | PVC | Poly(vinyl chloride |  |  |  | 1.03
聚氯乙烯（不可塑） | PVC | Poly(vinyl chloride |  |  |  | 1.003
聚氯乙烯－醋酸乙烯酯 | PVCA | Poly (vinyl chloride-acetate) |  |  | 1--5
聚偏二氯乙烯 | PVDC | Poly(vinylidene-chloride) |  |  | 0.5--2.5
聚氟乙烯 | PVF | Poln (vinyl fluoride)
聚偏氟乙烯 | PVDF
聚乙烯醇缩甲醛 | PVFM | Poly (vinyl formal) |  |  | 0.5--1.5
聚氨酯 | PU |  |  | --------- | --------- | 1.02
硅树脂 | SI
| SAN |  |  |  |  | 1.003
软聚氯乙烯 | SPVC |  |  | --------- | 1.0~3.0
改性聚苯醚 | SPPO |  | 120--140 | 2~4h | 0.5~0.8
苯乙烯橡胶塑胶 | SRP | Styrene-rubber plastics
T
磷酸三苯脂 | TPP
脲甲醛树脂 | UF
不饱和聚脂 | UP
橡胶 | [5 empty] | 0.015
注塑级酚醛 | H1606-Z |  |  |  | ---------
不饱和聚酯(达克龙) | SMC BMC UP | Unsaturated polyester |  |  | 0.1--1.2
氨基塑料 | 尿甲醛、三基氰胺甲醛
环氧化物,环氧树脂 | EP | Epoxy,epoxide |  |  | 0.1--0.5
三聚氰胺甲醛 | MF | Melamine-formaldehyde |  |  | 0.5--1.5
聚鄰苯二甲酸二内烯酯 | PDAP | Polydially phthalate |  |  | 0.1--0.5
酚甲醛(电木) | PF | Phenol-formaldehyde |  |  | 0.4--0.9
聚胺基甲酸乙酯(尿烷) | PU PUR | Polyurethane |  |  | 0.9--3
矽酮塑胶 | SP SI | Silicone Plastics |  |  | 0--0.5
尿素甲醛(尿素) | UF | Urea-formaldehyde |  |  | 0.6--1.4

## 塑胶原料性能
中文名称 | 简称 | 比重 | 熔点 ℃ | 注射温度 ℃ | 注射压力 10Psi | 收缩率 ％
聚丙烯胶、丁二烯、笨乙烯 | ABS | 1.05 | 110 | 230 | 8--25 | 0.6
聚缩醛、特灵 | Acetal(Homopolymer) | 1.42 | 181 | 216 | 10--20 | 2.2
聚缩醛、赛钢、特灵 | Acetal(Copolymer) | 1.41 | 175 | 204 | 10--20 | 2
ABA弹性胶 | ASA | 1.07 | - | 243 | 8--25 | 0.6
酸性胶、醋酸纤维 | CA | 1.3 | 230 | 210 | 8--32 | 0.5
酸性胶、醋酸纤维 | CAB | 1.2 | 140 | 210 | 8--32 | 0.5
EVA胶 | EVA | 0.94 | 80 | 120 | 8--20 | 1.0
普通级苯乙烯、硬胶 | GPPS | 1.07 | 100 | 162-260 | 10--30 | 0.4
不碎级笨乙烯、不碎硬胶 | HIPS | 1.06 | 100 | 177-316 | 10--30 | 0.4
氟塑料 | FEP | 2.15 | 275 | 376 | 5--20 | 3--6
氟塑料 | PFA | 2.15 | 310 | 400 | 5--20 | 4
低密度聚乙烯、软胶 | LDPE | 0.92 | 120 | 149-316 | 8--30 | 1.5--5
高密度聚乙烯、软胶 | HDPE | 0.95 | 130 | 149-316 | 10--20 | 2--5
超高密度聚乙烯 | UHMPE | 0.94 | 130 | - | - | -
尼龙6 | PA6 | 1.13 | 216 | 260 | - | 1.0
尼龙66 | PA66 | 1.14 | 265 | 300 | - | 0.8--1.5
增强尼龙 | PAST | 1.1 | 216 | 270 | - | 0.8--1.8
尼龙12 | PAIZ | 1.01 | 179 | 230 | - | 0.3--1.5
PBT胶 | PBT | 1.35 | 250 | 260 | 4--10 | 1.5--2.0
聚碳酸醋，防弹胶 | PC | 1.2 | 150 | 295 | 10--20 | 0.6
PET胶 | PET | 1.37 | 258 | 300 | 10--20 | 2.25
聚丙烯，百折胶 | PP | 0.91 | 176 | 245 | 10--20 | 1--2.5
PPO胶 | PPO | 1.08 | 112 | 300 | 14--20 | 0.6
聚砜 | PSF | 1.24 | 220 | 371 | 15--20 | 0.7
PU胶、乌拉坦胶 | PU | 1.15 | 140 | 204 | 10--20 | 0.1--3
硬PVC | PVC硬 | 1.3--1.58 | 75-105 | 180 | 10--40 | 0.1--0.5
软PVC | PVC软 | 1.16--1.35 | 75-105 | 175 | 8--25 | 1--5
AS胶 | SAN | 1.09 | 115 | 250 | 10--33 | 0.2
亚加力 | PMMA | 1.19 | 100 | 182 | 10--20 | 0.5
PEA弹性胶 | PEA | 1.39 | - | 400 | 5--10 | -
尼龙66+30% | PA66 |  |  |  |  | 0.5
亚加力 | PMMA | 啤实心模温70-80度水口要短

## Sheet1
各种塑胶原状料名称、性能及注射参数
胶料类别 | 简称 | 俗称 | 中文学名 | 比重 | 熔点℃ | 注射力Bar | 模温℃ | 收缩率%
硬胶类 | PS | 硬胶、普通硬胶 | 聚苯已烯 | 1.07 | 100 | 700-2100 | 40-60 | 0.4
（聚苯乙烯） | HIPS | 不碎胶、高动击硬胶 | 高动击聚苯乙烯 | 1.06 | 100 | 700-1200 | 20-50 | 0.4
| ABS | ABS胶、超不碎胶 | 丙烯晴丁二烯苯乙烯 | 1.05 | 110 | 500-800 | 50-80 | 0.6
| SAN | 透明大力胶 | 苯乙烯、丙烯晴共聚物 | 1.09 | 115 | 700-2300 | 40-80 | 0.2
| ESP | 发泡胶
软胶类 | LDPE | 软胶、花料、筒料 | 低密聚乙烯 | 0.92 | 120 | 500-2100 | 20-40 | 1．5-5
（聚乙烯） | HDPE | 硬性软胶 | 高密聚乙烯 | 0.95 | 130 | 700-1400 | 30-70 | 2--5
| UHMPE | 超硬性软胶 | 超高密聚乙烯 | 0.94 | 130 | 700-1400 |  | 2--5
| BVA | 橡皮胶 | 乙烯 醋酸乙烯共聚物 | 0.94 | 80 | 500-1400 |  | 1
聚已烯 | PP | 百折胶 | 聚丙烯 | 0.91 | 176 | 700-1400 | 20-50 | 1-2．5
PCV类 | PVC | PVC粗粉 | 聚氯乙烯原树脂 | 1．30-1．58 | 75-105 | 700-2800 | 20-40 | 0．1-2．5
（聚氯乙烯） | PVC | PVC幼粉 | 聚氯乙烯糊状树脂 | 1．16-1．35 | 75-105 | 700-1800 |  | 1.5
聚丙烯酸树脂 | PMMA | 亚加力 | 聚甲基丙烯酸脂 | 1.19 | 100 | 700-1400 | 60-80 | 0.5
聚缩醛类 | POM | 缩醛 赛钢特灵 | 聚甲醛树脂 | 1.41 | 175 | 700-1400 | 80-100 | 2
| POM | 赛钢 超钢 | 聚氯化甲烯树脂 | 1.41 | 175 | 7001400 |  | 2
尼龙类 | PA6 | 尼龙6 | 聚酰胺 | 1.31 | 216 | 500-1400 | 40-60 | 0．8-1．5
| PA12 | 尼龙12 |  | 1.01 | 179 | 500-1400 | 40-60 | 0．3-1．5
| PA66 | 尼龙66 |  | 1.14 | 265 | 500-1400 | 80-90 | 2.25
| PAST | 增强尼龙 |  | 1.1 | 216 | 500-1400 |  | 0．8-1．8
聚脂类 | PET | 聚酯 | 聚对苯二甲酸乙二醇脂 | 1.37 | 258 | 700-1400 | 15-30 | 2.25
| PBT |  | 聚对苯二甲酸乙丁二醇脂 | 1.35 | 250 | 700-1400 | 40-80 | 1．5-2．0
| UP | 冷凝胶 | 不饱和聚脂 | 2．0-2．1 |  | 700-1200 |  | 0．5-0．8
纤维素 | CA | 酸性胶 | 醋酸纤维素 | 1.3 | 230 | 500-2100 | 40-60 | 0.5
| CP |  | 丙酸纤维素 | 1．19-1．23 | 230 | 500-2100 |  | 0.5
| CAP |  | 醋酸丙酸纤维素 | 1.2 | 230 | 500-2100 | 40-75 | 0.5
| CAB |  | 醋酸丁酸纤维素 | 1.2 | 230 | 500-2100 | 40-85 | 0.5
PC | PC | 防弹胶 | 聚碳酸脂 | 1.2 | 150 | 700-2300 | 71-93 | 0.8
PU | PU | 乌拉坦胶 | 聚氨基甲脂 | 1.15 | 140 | 700-1400 |  | 0．1-3
环氧树脂 | BP | EPOXY冷凝胶 | 环氧树脂 | 1.9 |  | 700-1400 |  | 0.2
氟塑料 | PTFE | 氟塑料 | 聚四氯乙烯 | 2．12-2．17 | 310 | 400-1400 | 100-160 | 3．5-6
| FEP |  | 氟化乙烯丙烯 | 2.15 | 275 | 400-1400 | 200230 | 4
聚六氟丙烯
硅橡胶 |  | 硅橡胶 | 聚硅酮橡胶
酚醛树脂 | PF | 电木粉 | 酚醛树脂 | 1.4 |  | 400-1400 |  | 1.2
氨基树脂 | MF |  | 三聚氨胺 甲醇树脂 | 1.5 |  |  |  | 1．2-2
脲醛树脂 | UF | 电玉 脲素 | 甲醇

## 塑料的密度
塑料的密度,吸水量及烘干情况
塑料全名 |  | 缩写 | 密度(g/cc) | 体积度(cc/g) | 吸水量 | 热气炉烘干 |  | 干燥机烘干 |  | 价格
|  |  | 克/立方厘米 | 立方厘米/克 | % | ºC | 时间(h) | ºC | 时间(h)
一般用途聚苯乙烯 |  | GPPS | 1.04-1.06 | 0.94-0.96 | 0.2 | 70 | 2-3 | 70 | 2-3 | 1.00
聚丙烯 | 均聚物GP级 | PP | 0.90 | 1.11 | 0.02 | 80 | 2-3 | 90 | 1-1.5 | 0.81
| 易流动级 |  | 0.90 | 1.11 | 0.02 | 80 | 2-3 | 90 | 1-1.5 | 0.83
| 共聚物GP级 |  | 0.95-1.25 | 0.8-1.05 | 0.02 | 80 | 2-3 | 90 | 1-1.5 | 0.87
高密度聚乙烯 | 易流动级 | HDPE | 0.94-0.965 | 1.036-1.06 | 0.01 | 65 | 3 | 80 | 1-1.5 | 0.82
| GP或中流动级 |  | 0.94-0.965 | 1.036-1.06 | 0.01 | 65 | 3 | 80 | 1-1.5 | 0.82
| 慢流动级 |  | 0.94-0.965 | 1.036-1.06 | 0.01 | 65 | 3 | 80 | 1-1.5 | 0.86
低密度聚乙烯 | 易流动级 | LDPE | 0.915-0.94 | 1.06-1.09 | 0.02 | 65 | 3 | 80 | 1-1.5 | 0.82
| GP或中流动级 |  | 0.915-0.94 | 1.06-1.09 | 0.02 | 65 | 3 | 80 | 1-1.5 | 0.82
| 慢流动级 |  | 0.915-0.94 | 1.06-1.09 | 0.02 | 65 | 3 | 80 | 1-1.5 | 0.84
非塑化聚氯乙烯 | 喉管装备级 | UPVC | 1.34-1.45 | 0.69-0.75 | 0.02 | 65 | 3 | 80 | 1-1.5 | 1.13
| 高性能级 |  | 1.34-1.45 | 0.69-0.75 | 0.02 | 65 | 3 | 80 | 1-1.5 | 1.55
聚甲基丙烯酸甲酯 | GP级 | PMMA | 1.18 | 0.85 | 0.3 | 75 | 2-4 | 90 | 4 | 1.87
| 易流动级 |  | 1.18 | 0.85 | 0.3 | 75 | 2-4 | 90 | 4 | 1.87
| 抗高温级 |  | 1.19 | 0.84 | 0.3 | 75 | 2-4 | 90 | 4 | 1.87
| 高度冲击级 |  | 1.19 | 0.84 | 0.3 | 75 | 2-4 | 90 | 4 | 2.17
纤维素 | CA(透明) |  | 1.26-1.30 | 0.77-0.79 | 6 | 55-85 | 3 | 85 | 1-2 | 2.68
| CA(不透明) |  | 1.26-1.30 | 0.77-0.79 | 6 | 55-85 | 3 | 85 | 1-2 | 2.39
| CA(黑色) |  | 1.26-1.30 | 0.77-0.79 | 6 | 55-85 | 3 | 85 | 1-2 | 1.76
| CAB |  | 1.15-1.21 | 0.83-0.87 | 2.2 | 55-85 | 3 | 85 | 1-2 | 3.14
丙烯腈丁二烯苯乙烯 | GP级 | ABS | 1.07 | 0.93 | 0.2-0.35 | 80-85 | 2-4 | 80 | 1-2 | 2.37
| 高度冲击级 |  | 1.07 | 0.93 | 0.2-0.35 | 80-85 | 2-4 | 80 | 1-2 | 2.41
| 抗热级 |  | 1.07 | 0.93 | 0.2-0.35 | 80-85 | 2-4 | 80 | 1-2 | 2.51
| 透明级 |  | 1.07 | 0.93 | 0.2-0.35 | 80-85 | 2-4 | 80 | 1-2 | 2.88
缩醛(赛钢) | 均聚物 | POM | 1.43 | 0.70 | 0.4 | 110 | 2-3 | 110 | 1-2 | 2.82
| 共聚物 | POM | 1.41 | 0.71 | 0.22 | 110 | 2-3 | 110 | 1-2 | 2.84
尼龙 |  | PA6 | 1.12-1.13 | 0.88-0.89 | 1.6 | 80 | 16 | 105 | 12 | 3.41
尼龙66 |  | PA66 | 1.15 | 0.87 | 1.5 | 85 | 4-8 | 105 | 1.2 | 3.46
尼龙11 |  | PA11 | 1.04 | 0.96 | 0.4 | 85 | 5-6 | 85 | 3 | 6.26
尼龙12 |  | PA12 | 1.02 | 0.98 | 0.4 | 85 | 5-6 | 85 | 3 | 6.26
氟化乙烯丙烯 |  | FEP | 2.17-2.20 | 0.46 | 0.01 | 150 | 2-4 | 150 | 2-3 | 21.00
聚丁烯对本二酸 |  | PBT | 1.31 | 0.76 | 0.08 | 120 | 5 | 120 | 2-3 | 3.13
聚碳酸酯 |  | PC | 1.21 | 0.83 | 0.16 | 120 | 2-4 | 120 | 2 | 3.51
聚醚酰亚胺 |  | PEI | 1.27 | 0.79 | 0.25 | 150 | 4 | 150 | 4 | 17.23
聚醚醚酮 |  | PEEK | 1.30 | 0.77 | 0.5 | 150 | 3 | 150 | 2-3 | 52.87
聚脂 | 无定形 | PET | 1.34 | 0.75 | 0.03 | 135 | 4 | 135 | 2 | 2.25
| 结晶体 | PET | 1.38 | 0.72 | 0.03 | 135 | 4 | 135 | 2 | 3.6
| 合30%玻璃纤维 | PEI | 1.73 | 0.58 | 0.03 | 135 | 4 | 135 | 2 | 2.68
聚氧代苯撑 |  | PPO | 1.06 | 0.94 | 0.1 | 100 | 2 | 100 | 2 | 3.00
聚苯撑硫 | 含40%玻璃纤维 | PPS | 1.60 | 0.63 | 0.05 | 150 | 6 | 150 | 3 | 8.72
聚砜 |  | PES | 1.37 | 0.73 | 0.3 | 135 | 4 | 135 | 3-4 | 10.04
| 含30%玻璃纤维 | PSU | 1.24 | 0.81 | 0.3 | 150 | 3 | 150 | 2-3 | 12.37
聚芳基酰胺 | 含50%玻璃纤维 | PAMXD6 | 1.42 | 0.70 | 0.6 | 80 | 16 | 120 | 4 | 3.65
|  | PAMXD6 | 1.63 | 0.61 | 0.6 | 80 | 16 | 120 | 4 | 4.10
聚偏二氟乙烯 |  | PVDF | 1.78 | 0.56 | 0.05 | 80 | 2-4 | 80 | 2-4 | 12.42
注:价格是相较于GPPS(一般用途聚苯乙烯)的塑料价格:GPPS=1.00

## 塑料特性
常用热塑性塑料使用特性
名 称 | 性 能 | 用 途
聚 氯 乙 烯 （PVC） | 聚氯乙烯分软，硬两种。硬聚氯乙烯的比重为1.38-1.43.机械强度高,电器性能优良,耐酸碱抵抗力强,化学稳定性很好,缺点,软化点低.软聚氯乙烯的机械强度较硬的低,而破断时的伸长率较高. | 硬聚氯乙烯制品有管及板,阀门及容器等, 软聚氯乙制品有贮槽薄板,薄膜,电线缘层,耐酸碱软管等.
聚 乙 稀 (PE) | 按聚合方法所采用压力的不同可分为高压,中压和低压三种.高压聚乙烯,质地柔韧,低压聚乙烯,质地坚硬,代学稳定性很高,能耐酸碱及有机溶剂,缺点:机械强度不高,热变形温度很低,故不能承受较高的载荷. | 化工设备与贮槽的耐腐蚀衬里,高频水底电缆或一般电缆的绝缘层,晶体管收音机磁棒天线夹等.
聚苯 乙烯 (PS) | 具有一定的机械强度,化学稳定性及电气性都较优良,透光性好,着色性体,并易于成型,特点是差不多完全能耐水,缺点耐热性较低,性较脆. | 各种仪表外壳,灯罩,化学仪器零件,光学仪器零件及透镜.
苯乙烯-丁二烯(ABS) | ABS是三元共聚物,因些兼有三种元素的共同的性能,使其具有”坚韧,质硬,刚性”的材料.ABS树脂具有较高冲击韧性和机械强度,尺寸稳定,耐化学性能良好,易于成形和机械加工等特点,此外,表面还可镀铬,成为塑料涂金属的一种需用的材料. | 在机械工业系统中用来制造凸轮，齿轮电机外壳，手柄等。汽车工业中用来制造驾驶盘，热空气调节，还可供电视晶体管收音机制造外壳。
聚 丙 烯 (PP) | 聚丙烯的主要特点是比重小，约为0.9,它的机械性能均优于低压聚乙烯,并有很突出的刚性,耐热性较好,基本上不吸水,并且有较好的化学稳定性,除对浓硫酸,浓硝酸外,几乎都很稳定,高频电性能优良.缺点:耐磨性不够高,成形收缩率较大,低温呈脆性,热变形温度亦较低. | 用来制造齿轮,接头,泵叶轮,汽车零件,化工管道及容器设备,并可用作衬里,表面涂层,录音带,医疗仪器及手术仪器等.
聚 碳 酸 脂 (PC) | 聚碳酸脂的冲击强度特点突出,在一般热塑性树脂中是较优良的,它的弹性模量较高;受温度影响极小.耐热温度为120摄氏度,耐寒达-100摄氏度才脆化,尺寸稳定性高,耐磨蚀,耐磨性均良好,但存在着高温下对水的敏感性,长期浸在沸水中,会引起水解或开裂. | 用来制造齿轮,蜗杆,齿条,凸轮,心轴,轴承,各种外壳,容器,冷冻和冷却装置零件,电器接线极,线圈滑架,酸性蓄电,池槽及高温透镜等.
聚 酰 安 (PA) | 又称尼龙,具有良好的电气性能,热性能及机械综合性能,其机械强度随温度而异,聚酰胺在熔化状态时有很高的流动性.所以用这种塑料注射薄壁零件.并且它是一种自润滑材料,做成轴承和齿轮,可以在元泣滑的状态下使用,缺点,是吸水性大,成性收缩率不稳定,因此对塑件尺寸控制困难. | 用作机械,化二及电器仪表,纺织等零件.
氯 化 聚 醚 (CPT) | 具有突出的化学稳定性,仅次于聚四氟乙烯,但比聚四氟乙烯价格低,对各种酸,碱和溶剂有良好的搞蚀能力,变容易加工,耐热比硬聚氯乙烯好,可在120摄氏度下使用,搞氧化性比尼龙高,它的吸水率小于0.01%,尺寸稳定性好,因此可以制造精确而没有内应力的塑件. | 用作耐腐蚀介质中的装备,如泵,阀门零件,轴承,密封件,耐腐蚀强索,衬里,化工管道,测量透镜,精密机器零件,亦可涂复于零件表面,作为耐腐蚀涂层,用以减摩或密封件.
聚 苯 醚 (PPO) | 亦称聚苯掌氧,最大的特点是有宽广的使用温度范围,长期使用温度范围为-127摄氏度至121摄氏度.无载荷情况下间断工作可达204摄氏度,已达到一般热因性塑料的水平,另一个特点它具有单越的耐水及耐蒸气性能,可以受蒸气消毒,因此可作为外乎医疗器械来代替不锈钢,缺点是成形比较困难和应力开裂现象,以及较低的疲劳强度. | 在机电工业中可作为较高温度下工作的齿轮,轴承, 凸轮,运输机械零件,代工用管道,以及电子设备零件和高频印刷线路板,医疗外科手术器等.

## 主要材质的特证与用途
主要材质的特证与用途
中文名称 | 英文名称 | 比重 | 熟变形温度 | 燃烧性 | 特征 |  | 用途
[5 empty] | 优点 | 缺点
聚丙烯 | PP | 0.90～0.92 | 99～110℃ | 可燃性 | 1.HINGE特性特优 | 1.低温时的耐动击性劣 | 1.拉杆类、包袋扣具类
[5 empty] | 2.耐熟性优 | 2.耐候性不佳 | 2.手把、脚垫类
[5 empty] | 3.塑料中最轻者 |  | 3.玩具类、日用品
[5 empty] | 4.电气特性优 |  | 4.薄膜、编织袋塑料袋
[5 empty] | 5.耐药性优 |  | 5.各种容器(耐热用)
6.耐热的工业部品
聚乙烯 | PE | HDPE0.95～0.96LDPE0.91～0.92 | 60～82℃(4.6㎏/C㎡)41～49℃(4.6㎏/C㎡) | 可燃性 | 1.耐寒性优 | 1.耐热性劣 | 1.瓶盖、商标片
[5 empty] | 2.卫生无毒 | 2.耐候性劣
[5 empty] | 3.耐水性、耐药性优 | 3.成形收缩大 | 2.玩具类
3.厨房用品、餐具类
[5 empty] | 4.电器性优 |  | 4.机械部品
[5 empty] | 5.柔软性优LDPE |  | 5.各种容器(密闭容器)
高度无碎胶 | ABS | 0.99～1.10 | 95～112℃(4.6㎏/C㎡) | 可燃性 | 1.外观性物佳、价格合理 | 1.耐候性劣 | 1.工业部品(相机部件、药器械类、手机部件)
2.可溶于溶剂
[5 empty] | 2.电镀性优 |  | 2.电器机械用的部品
[5 empty] | 3.在低温时耐击性优 |  | 3.自动车部部品
4.日用品，金属替代制品
4.成形收缩率小,尺寸精度优
5.文具用品
5.抗酸、碱性佳
聚苯乙烯 | PS | 1.03～1.07 | 82～104℃(4.6㎏/C㎡) | 可燃性 | 1.成形性佳 | 1.耐动击性劣 | 1.透明制品居多。
[5 empty] | 2.刚性佳、表面硬度大 | 2.耐热性、耐候性劣 | 2.电器部品，灯具外壳
3.玩具类
[5 empty] | 3.透明性忧 | 3.可溶于溶剂 | 4.看板
[5 empty] | 4.电器特性优 |  | 5.文具类，透明外壳等
5.抗酸、碱性佳
聚氯乙烯 | PVC | H PVC1.16～1.45S PVC1.32～1.7 | 62～72℃(4.6㎏/C㎡) | 自消性 | 1.柔软程度可自由调整 | 1.耐热、耐寒性劣 | 1.塑料管材及配管零件
2.包肩垫、脚垫、手把
[5 empty] | 2.硬且强韧(H) | 2.耐动击性劣 | 3.鞋类(S)，电线盖皮
[5 empty] | 3.耐候性优 | 3.耐弯曲性劣 | 4.工业部品,特殊化学部品
4.耐水性、耐药品性忧
5.薄膜、皮革
5.价格便宜
6.橡胶的代替品
| 材料名称 | 比重 | 熟变形温度 | 燃烧性 | 特征 |  | 用途
[5 empty] | 优点 | 缺点
尼龙 | PA(NULON) | 1.12～1.14PA661.13～1.15 | 127～171℃(4.6㎏/C㎡)149～182℃(4.6㎏/C㎡) | 自消性 | 1.强韧、耐动击 | 1.吸水性大,缺乏尺寸安定性 | 1.在机械部品(可扭动部品齿轮、轴、螺母等)
2.具自润性、摩擦抵抗小
[5 empty] | 3.耐热性、耐寒性优 | 2.抗强酸力弱 | 2.汽车、电器制品
3.包袋插扣、D形扣
[5 empty] | 4.耐药品性佳、耐油性忧 |  | 4.包袋底垫，手把等
聚甲醛 | POM | 1.14～1.43 | Homopolymer160～170℃ | 可燃性 | 1.强韧、富弹性 | 1.抗紫外线弱 | 1.需负荷重之工业部品(GEAR、CAM、SPRING)
[5 empty] | 2.CLIP特性、耐疲劳性特优 | 2.热分解及产生福马林气体
[5 empty] | 3.具自润性、摩擦抵抗小 | 3.抗强酸力弱 | 2.包袋扣具
3.汽车、电器制品
[5 empty] | 4.耐药品性 |  | 4.玩具部品
[5 empty] | 5.耐热性优 |  | 5.金属代替品
聚碳 | PC | 1.15～1.25 |  | 自消性 | 1.强韧、耐动击 | 1.耐疲劳性不佳 | 1.需负荷重之机械部品
2.耐热性、耐寒性优
[6 empty] | 2.抗紫外线弱 | 2.插扣、耐热的电器部品
[5 empty] | 3.尺寸精度,安定性强 | 3.抗碱性弱 | 3.汽车部品、医疗器具
[5 empty] | 4.耐候性优 |  | 4.安全帽、计器类、HOUSING、药瓶、食器
5.具透明性
5.金属代替品
聚对笨二甲酸丁二醇酯 | PBT | 1.31～1.38 | 155～160℃(4.6㎏/C㎡) | 难燃性 | 1.强韧、耐动击 | 1.热水性劣 | 1.电器机械部品(CONNECTOR)
[5 empty] | 2.耐热性优 | 2.抗碱性劣
[5 empty] | 3.耐候性优 |  | 2.机械部品(PIPE、HOUSING、GEAR）
4.具自润性、摩擦性能良好
3.建材用品
[5 empty] | 5.吸水率低,尺寸安定性优 |  | 4.日用品
聚脂类弹性体 | TPE | 1.15～1.24 | 软化点100～160℃ | 可燃性 | 1.软质手感佳、强性优 | 1.配色不易 | 1.缓动、消管吸震等产品
[5 empty] | 2.耐候性优、耐寒性可达-40℃ |  | 2.鞋类、运动用品
3.家电、电器类、脚垫及绝缘器
聚氨脂 | PU | 1.11～1.24 | 软化点100～160℃ | 可燃性 | 1.耐磨性佳 | 1.软度低等级,易粘模缩水 | 1.鞋类及运动用品
[5 empty] | 2.耐候及耐低温(-35℃～50℃) |  | 2.吸震消音视套
[6 empty] | 2.原料干燥时间长 | 3.软质手感之提把、扶手
3.耐氧、臭氧老化性特性
4.拉车轮子、玩具车轮
4.变曲强度延伸率优良
5.强硬度可调低
亚加力（亚克力） | PMMA | 1.18～1.19 | 71～91℃(4.6㎏/C㎡) | 可燃性 | 1.透明性特优 | 1.耐动击劣 | 1.代替玻璃的工业材料(防风镜、电视防护)
[5 empty] | 2.硬度高、表面光泽性优 | 2.易有伤痕
3.可溶于溶剂
[5 empty] | 3.耐候性优 |  | 2.电气器品(照明器具)
4.成形性良好
[5 empty] | 5.电气特性好 |  | 3.看板、广告、装饰品
4.隐形眼镜

## 主要塑料的耐药性与耐油性
主要塑料的耐药性与耐油性 ：
特性 | 弱酸 | 强酸 | 弱碱 | 强碱 | 丙烯 | 苯 | 四氧化炭素 | 酒精 | 醋 | 油
使用 | [9 empty] | 汽油 | 石油 | 润滑油
材质
PA | ○ | × | ○ | ○ | ♁ | ♁ | ♁ | ▲ | ♁ | ♁ | ♁ | ○
POM | ▲ | × | ▲ × | ×〇 | ♁ | ♁ | ♁ | ♁ | ♁ | ○ | ○ | ○
PC | ♁ | ▲ | ○ | × | × | × | × | × | × | ▲ | ♁ | ♁
PBT | ♁ | ▲ | ○ | × | ○ | ○ | ♁ | ♁ | ○ | ♁ | ♁ | ♁
PP | ♁ | ▲ | ♁ | ♁ | ♁ | ♁ | × | ♁ | × | ○ | ○ | ○
PE | ♁ | ▲ | ♁ | ♁ | × | × | × | ♁ | × | ○ | ▲ | ▲
ABS | ♁ | ▲ | ♁ | ♁ | × | × | × | ▲ | × | ▲ | ♁ | ♁
PS | ♁ | ▲ | ♁ | ♁ | × | × | × | ○ | × | × | × | ×
PVC | ♁ | ○ | ♁ | ♁ | × | × | × | ♁ | × | ○ | ○ | ▲
EVA | ○ | ▲ | ♁ | ♁ | ▲ | × | × | ○ | × | × | × | ×
变性PPO | ○ | ○ | ○ | ○ | ○ | × | × | ○ | × | ▲ | ○ | ○
亚克力 | ○ | × | ○ | ○ | × | × | × | × | × | ▲ | ▲ | ○
♁:安全 |  | ○：大致安全 |  |  | ▲：部分危险 |  |  | ×：危险(一般均置于无荷重状态)

## 塑胶相融性对照表
PS+ABS | PVC | PES | PS | PPO | POM | PE | PC | PUR | PA | PTFE | PMMA | ABS+PC | ABS
ABS | bar: PC
ABS+PC | bar: PC
PMMA | bar: PS; PC
PTFE
PA | bar: PA
PUR | bar: PUR
PC | bar: PES; PC
PE | bar: PE
POM | bar: POM
PPO | bar: PPO
PS | bar: PS
PES | bar: PES; PC
PVC | bar: PVC
PS+ABS | bar: PS
备注： | PS: 表示在某些情况下具有相融性
表示具有很好的相融性